## GQ2203297
SGS del Peru S.A.C.
Division Laboratorio
Departamento Inorganico
Orden: | GQ2203297
Cliente: | CIA. DE MINAS BUENAVENTURA S.A.A.
Numero de Muestras: | 44
Lugar y Fecha de Recepcion: | CALLAO | 2022-07-15 11:36
Fecha de Reporte: | 2022-08-05 14:16
Referencia del Cliente: | UCSD202200208
Elemento | Ag | Al | As | Ba | Be | Bi | Ca | Cd | Co | Cr | Cu | Fe | Ga | Hg | K | La | Li | Mg | Mn | Mo | Na | Nb | Ni | P | Pb | S | Sb | Sc | Se | Sn | Sr | Te | Ti | Tl | V | W | Y | Zn | Zr | Peso Muestra
Unidad | PPM | PCT | PCT | PCT | PCT | PCT | PCT | PCT | PCT | PCT | PCT | PCT | PCT | PCT | PCT | PCT | PCT | PCT | PCT | PCT | PCT | PCT | PCT | PCT | PCT | PCT | PCT | PCT | PCT | PCT | PCT | PCT | PCT | PCT | PCT | PCT | PCT | PCT | PCT | G
Metodo | ICP12V | ICP12V | ICP12V | ICP12V | ICP12V | ICP12V | ICP12V | ICP12V | ICP12V | ICP12V | ICP12V | ICP12V | ICP12V | ICP12V | ICP12V | ICP12V | ICP12V | ICP12V | ICP12V | ICP12V | ICP12V | ICP12V | ICP12V | ICP12V | ICP12V | ICP12V | ICP12V | ICP12V | ICP12V | ICP12V | ICP12V | ICP12V | ICP12V | ICP12V | ICP12V | ICP12V | ICP12V | ICP12V | ICP12V | PMI_CHGR
Limite Detec. | 1 | 0.01 | 0.005 | 0.005 | 0.005 | 0.005 | 0.01 | 0.005 | 0.005 | 0.005 | 0.005 | 0.01 | 0.005 | 0.005 | 0.01 | 0.005 | 0.005 | 0.01 | 0.005 | 0.005 | 0.01 | 0.005 | 0.005 | 0.01 | 0.005 | 0.01 | 0.005 | 0.005 | 0.005 | 0.005 | 0.005 | 0.005 | 0.01 | 0.005 | 0.005 | 0.005 | 0.005 | 0.005 | 0.005
Limite Superior | 4000 | 60 | 40 | 40 | 40 | 40 | 60 | 40 | 40 | 40 | 40 | 80 | 40 | 40 | 60 | 40 | 40 | 60 | 40 | 40 | 60 | 40 | 40 | 60 | 50 | 60 | 40 | 40 | 40 | 40 | 40 | 40 | 60 | 40 | 40 | 40 | 40 | 50 | 40
UCSD00080682 | 222 | 0.12 | 0.053 | <0.005 | <0.005 | <0.005 | 27.7 | <0.005 | <0.005 | <0.005 | 0.007 | 0.62 | <0.005 | <0.005 | 0.06 | <0.005 | <0.005 | 0.61 | 9.01 | <0.005 | <0.01 | <0.005 | <0.005 | <0.01 | 0.308 | 1.37 | 0.045 | <0.005 | <0.005 | 0.007 | 0.024 | <0.005 | <0.01 | <0.005 | <0.005 | <0.005 | <0.005 | 0.045 | <0.005 | 80.91
UCSD00080683 | 109 | 0.22 | 0.069 | <0.005 | <0.005 | <0.005 | 21.54 | <0.005 | <0.005 | 0.008 | <0.005 | 2.46 | <0.005 | <0.005 | 0.11 | <0.005 | <0.005 | 0.32 | 3.957 | <0.005 | <0.01 | <0.005 | <0.005 | 0.05 | 0.174 | 3.31 | 0.093 | <0.005 | <0.005 | 0.013 | 0.007 | <0.005 | <0.01 | <0.005 | <0.005 | <0.005 | <0.005 | 0.274 | <0.005 | 80.57
UCSD00080684 | 818 | 0.1 | 0.094 | <0.005 | <0.005 | <0.005 | 6.29 | <0.005 | <0.005 | 0.017 | 0.007 | 0.73 | <0.005 | <0.005 | 0.03 | <0.005 | <0.005 | 0.27 | 32.742 | <0.005 | 0.01 | <0.005 | <0.005 | <0.01 | 0.2 | 17.62 | 0.149 | <0.005 | 0.011 | 0.006 | <0.005 | <0.005 | <0.01 | 0.007 | <0.005 | <0.005 | <0.005 | 0.352 | <0.005 | 146.8
UCSD00080685 | <1 | 0.04 | <0.005 | <0.005 | <0.005 | <0.005 | 0.11 | <0.005 | <0.005 | <0.005 | <0.005 | 0.03 | <0.005 | <0.005 | <0.01 | <0.005 | <0.005 | <0.01 | 0.008 | <0.005 | <0.01 | <0.005 | <0.005 | <0.01 | <0.005 | 0.02 | <0.005 | <0.005 | <0.005 | <0.005 | <0.005 | <0.005 | <0.01 | <0.005 | <0.005 | <0.005 | <0.005 | <0.005 | <0.005 | 50.38
UCSD00080686 | 396 | 0.09 | 0.19 | <0.005 | <0.005 | <0.005 | 27.91 | <0.005 | <0.005 | <0.005 | <0.005 | 0.93 | <0.005 | <0.005 | 0.04 | <0.005 | <0.005 | 0.17 | 3.791 | <0.005 | <0.01 | <0.005 | <0.005 | 0.01 | 0.189 | 0.69 | 0.106 | <0.005 | <0.005 | <0.005 | 0.012 | <0.005 | <0.01 | <0.005 | <0.005 | <0.005 | <0.005 | 0.459 | <0.005 | 90.64
UCSD00080687 | 100 | 0.31 | 0.37 | <0.005 | <0.005 | <0.005 | 23.11 | 0.017 | <0.005 | 0.006 | 0.018 | 9.05 | <0.005 | <0.005 | 0.02 | <0.005 | <0.005 | 0.12 | 3.887 | <0.005 | <0.01 | <0.005 | <0.005 | 0.02 | 0.75 | 13.13 | 0.063 | <0.005 | <0.005 | 0.01 | 0.009 | <0.005 | <0.01 | <0.005 | <0.005 | <0.005 | <0.005 | 2.87 | <0.005 | 62.69
UCSD00080688 | 284 | 1.73 | 4.574 | <0.005 | <0.005 | <0.005 | 21.25 | <0.005 | <0.005 | 0.005 | 0.013 | 4.19 | <0.005 | <0.005 | 0.4 | <0.005 | <0.005 | 0.23 | 4.369 | <0.005 | <0.01 | <0.005 | <0.005 | 0.04 | 1.766 | 4.63 | 0.032 | <0.005 | <0.005 | <0.005 | 0.006 | <0.005 | 0.02 | <0.005 | 0.006 | <0.005 | <0.005 | 0.579 | <0.005 | 64.1
UCSD00080689 | 203 | 0.25 | 0.128 | <0.005 | <0.005 | <0.005 | 27.96 | <0.005 | <0.005 | <0.005 | <0.005 | 0.52 | <0.005 | <0.005 | 0.06 | <0.005 | <0.005 | 0.37 | 10.214 | <0.005 | <0.01 | <0.005 | <0.005 | 0.02 | 0.056 | 6.74 | 0.035 | <0.005 | <0.005 | <0.005 | 0.014 | <0.005 | <0.01 | <0.005 | <0.005 | <0.005 | <0.005 | 0.08 | <0.005 | 121
UCSD00080690 | 391 | 0.24 | 0.168 | <0.005 | <0.005 | <0.005 | 28.64 | <0.005 | <0.005 | <0.005 | <0.005 | 1.03 | <0.005 | <0.005 | 0.08 | <0.005 | <0.005 | 0.12 | 4.707 | <0.005 | <0.01 | <0.005 | <0.005 | 0.02 | 0.292 | 1.81 | 0.066 | <0.005 | <0.005 | <0.005 | 0.01 | <0.005 | <0.01 | <0.005 | <0.005 | <0.005 | <0.005 | 0.381 | <0.005 | 133
UCSD00080691 | 321 | 0.25 | 0.374 | 0.007 | <0.005 | <0.005 | 9.02 | 0.006 | <0.005 | 0.005 | 0.019 | 3.39 | <0.005 | <0.005 | 0.07 | <0.005 | <0.005 | 0.28 | 4.078 | <0.005 | <0.01 | <0.005 | <0.005 | 0.01 | 0.844 | 4.86 | 0.034 | <0.005 | <0.005 | 0.012 | 0.007 | <0.005 | <0.01 | <0.005 | <0.005 | <0.005 | <0.005 | 1.163 | <0.005 | 100.2
UCSD00080692 | 121 | 0.56 | 0.13 | <0.005 | <0.005 | <0.005 | 24.09 | 0.011 | <0.005 | 0.01 | <0.005 | 1.81 | <0.005 | <0.005 | 0.21 | <0.005 | <0.005 | 0.11 | 3.112 | <0.005 | <0.01 | <0.005 | <0.005 | 0.02 | 0.243 | 3.89 | 0.029 | <0.005 | <0.005 | <0.005 | 0.006 | <0.005 | 0.01 | <0.005 | <0.005 | <0.005 | <0.005 | 2.042 | <0.005 | 118.5
UCSD00080693 | 624 | 1.15 | 2.477 | <0.005 | <0.005 | <0.005 | 15.79 | 0.01 | <0.005 | <0.005 | 0.077 | 5.17 | <0.005 | <0.005 | 0.65 | <0.005 | <0.005 | 0.26 | 3.218 | <0.005 | <0.01 | <0.005 | <0.005 | 0.06 | 0.919 | 7.18 | 0.302 | <0.005 | <0.005 | <0.005 | <0.005 | <0.005 | 0.01 | <0.005 | 0.007 | <0.005 | <0.005 | 2.25 | <0.005 | 123.1
UCSD00080694 | 221 | 0.25 | 0.246 | <0.005 | <0.005 | <0.005 | 29.46 | 0.006 | <0.005 | <0.005 | 0.01 | 0.57 | <0.005 | <0.005 | 0.07 | <0.005 | <0.005 | 0.13 | 4.109 | <0.005 | <0.01 | <0.005 | <0.005 | <0.01 | 0.425 | 1.55 | 0.126 | <0.005 | <0.005 | <0.005 | 0.007 | <0.005 | <0.01 | <0.005 | <0.005 | <0.005 | <0.005 | 0.993 | <0.005 | 97.05
UCSD00080695 | 116 | 0.26 | 0.303 | <0.005 | <0.005 | <0.005 | 24.56 | 0.01 | <0.005 | <0.005 | 0.022 | 4.44 | <0.005 | <0.005 | 0.06 | <0.005 | <0.005 | 0.22 | 3.815 | <0.005 | <0.01 | <0.005 | <0.005 | 0.03 | 1.261 | 6.34 | 0.009 | <0.005 | <0.005 | 0.006 | 0.028 | <0.005 | <0.01 | <0.005 | <0.005 | <0.005 | <0.005 | 2.204 | <0.005 | 104.9
UCSD00080696 | 144 | 0.34 | 0.35 | <0.005 | <0.005 | <0.005 | 32.18 | <0.005 | <0.005 | <0.005 | <0.005 | 1.38 | <0.005 | <0.005 | 0.08 | <0.005 | <0.005 | 0.08 | 2.567 | <0.005 | <0.01 | <0.005 | <0.005 | 0.02 | 0.395 | 2.04 | 0.027 | <0.005 | <0.005 | <0.005 | 0.007 | <0.005 | 0.01 | <0.005 | <0.005 | <0.005 | <0.005 | 0.586 | <0.005 | 135.4
UCSD00080697 | 133 | 0.41 | 6.078 | <0.005 | <0.005 | <0.005 | 18.74 | <0.005 | <0.005 | <0.005 | 0.005 | 7.12 | <0.005 | <0.005 | 0.16 | <0.005 | <0.005 | 0.12 | 3.619 | <0.005 | <0.01 | <0.005 | <0.005 | 0.07 | 0.856 | 6.5 | 0.134 | <0.005 | <0.005 | <0.005 | 0.006 | <0.005 | <0.01 | <0.005 | <0.005 | <0.005 | <0.005 | 0.153 | <0.005 | 131.6
UCSD00080698 | 1509 | 0.4 | 1.392 | <0.005 | <0.005 | <0.005 | 6.74 | 0.03 | <0.005 | 0.008 | 0.024 | 20.35 | <0.005 | <0.005 | 0.19 | <0.005 | <0.005 | 0.05 | 1.051 | <0.005 | <0.01 | <0.005 | <0.005 | 0.01 | 19.272 | 30.53 | 0.183 | <0.005 | <0.005 | 0.012 | <0.005 | <0.005 | <0.01 | <0.005 | <0.005 | 0.007 | <0.005 | 5.33 | <0.005 | 180.5
UCSD00080699 | <1 | 0.07 | <0.005 | <0.005 | <0.005 | <0.005 | 0.04 | <0.005 | <0.005 | <0.005 | <0.005 | 0.04 | <0.005 | <0.005 | 0.02 | <0.005 | <0.005 | <0.01 | 0.006 | <0.005 | 0.01 | <0.005 | <0.005 | <0.01 | <0.005 | 0.02 | <0.005 | <0.005 | <0.005 | <0.005 | <0.005 | <0.005 | <0.01 | <0.005 | <0.005 | <0.005 | <0.005 | <0.005 | <0.005 | 50.29
UCSD00080700 | 206 | 0.69 | 0.072 | <0.005 | <0.005 | <0.005 | 17.53 | <0.005 | <0.005 | 0.006 | <0.005 | 1.23 | <0.005 | <0.005 | 0.07 | <0.005 | <0.005 | 0.32 | 6.977 | <0.005 | <0.01 | <0.005 | <0.005 | 0.02 | 0.273 | 1.75 | 0.034 | <0.005 | <0.005 | <0.005 | 0.014 | <0.005 | <0.01 | <0.005 | <0.005 | <0.005 | <0.005 | 0.203 | <0.005 | 129.8
UCSD00080701 | 149 | 2.55 | 0.547 | <0.005 | <0.005 | <0.005 | 8.22 | <0.005 | <0.005 | 0.006 | 0.018 | 10.23 | <0.005 | <0.005 | 0.75 | <0.005 | <0.005 | 0.27 | 4.907 | <0.005 | 0.01 | <0.005 | 0.007 | 0.08 | 0.113 | 12.84 | 0.029 | <0.005 | <0.005 | <0.005 | <0.005 | <0.005 | 0.01 | <0.005 | 0.01 | <0.005 | <0.005 | 0.045 | <0.005 | 159.1
UCSD00080702 | 125 | 0.57 | 0.688 | <0.005 | <0.005 | <0.005 | 20 | 0.008 | <0.005 | 0.006 | 0.008 | 11.55 | <0.005 | <0.005 | 0.12 | <0.005 | <0.005 | 0.19 | 2.696 | <0.005 | <0.01 | <0.005 | <0.005 | 0.02 | 0.977 | 15.78 | 0.029 | <0.005 | <0.005 | 0.011 | 0.013 | <0.005 | <0.01 | <0.005 | <0.005 | <0.005 | <0.005 | 1.583 | <0.005 | 93.83
UCSD00080703 | 551 | 0.13 | 0.64 | <0.005 | <0.005 | <0.005 | 12.23 | 0.007 | <0.005 | 0.005 | 0.565 | 16.41 | <0.005 | <0.005 | 0.01 | <0.005 | <0.005 | 0.6 | 7.928 | <0.005 | <0.01 | <0.005 | <0.005 | 0.02 | 3.876 | 18.17 | 0.044 | <0.005 | <0.005 | 0.042 | 0.011 | <0.005 | 0.01 | <0.005 | <0.005 | <0.005 | <0.005 | 1.547 | <0.005 | 129.2
UCSD00080704 | 1225 | 0.1 | 0.393 | <0.005 | <0.005 | <0.005 | 4.74 | 0.04 | <0.005 | 0.005 | 0.227 | 19.66 | <0.005 | <0.005 | 0.01 | <0.005 | <0.005 | 0.39 | 4.255 | <0.005 | <0.01 | <0.005 | <0.005 | <0.01 | 17.961 | 26.56 | 0.1 | <0.005 | <0.005 | 0.036 | <0.005 | <0.005 | <0.01 | <0.005 | <0.005 | 0.005 | <0.005 | 8.975 | <0.005 | 120.5
UCSD00080705 | <1 | 0.06 | <0.005 | <0.005 | <0.005 | <0.005 | 0.03 | <0.005 | <0.005 | <0.005 | <0.005 | 0.04 | <0.005 | <0.005 | 0.01 | <0.005 | <0.005 | <0.01 | <0.005 | <0.005 | <0.01 | <0.005 | <0.005 | <0.01 | <0.005 | <0.01 | <0.005 | <0.005 | <0.005 | <0.005 | <0.005 | <0.005 | <0.01 | <0.005 | <0.005 | <0.005 | <0.005 | <0.005 | <0.005 | 50.56
UCSD00080706 | 447 | 0.16 | 0.578 | <0.005 | <0.005 | <0.005 | 6.78 | <0.005 | <0.005 | 0.013 | 0.011 | 1.95 | <0.005 | <0.005 | 0.06 | <0.005 | <0.005 | 0.49 | 33.773 | <0.005 | <0.01 | <0.005 | <0.005 | <0.01 | 0.168 | 14.71 | 0.036 | <0.005 | 0.015 | 0.017 | 0.005 | <0.005 | <0.01 | 0.007 | <0.005 | <0.005 | <0.005 | 0.414 | <0.005 | 191.5
UCSD00080707 | 144 | 0.8 | 0.304 | <0.005 | <0.005 | <0.005 | 12.67 | <0.005 | <0.005 | 0.011 | 0.008 | 4.17 | <0.005 | <0.005 | 0.41 | <0.005 | <0.005 | 0.54 | 12.606 | <0.005 | <0.01 | <0.005 | <0.005 | 0.02 | 0.148 | 7.53 | 0.014 | <0.005 | <0.005 | <0.005 | 0.008 | <0.005 | <0.01 | <0.005 | <0.005 | <0.005 | <0.005 | 0.311 | <0.005 | 129.8
UCSD00080708 | 112 | 0.21 | 0.148 | <0.005 | <0.005 | <0.005 | 29.1 | <0.005 | <0.005 | <0.005 | <0.005 | 0.72 | <0.005 | <0.005 | 0.12 | <0.005 | <0.005 | 0.72 | 5.832 | <0.005 | 0.01 | <0.005 | <0.005 | 0.03 | 0.06 | 0.89 | 0.014 | <0.005 | <0.005 | <0.005 | 0.03 | <0.005 | <0.01 | <0.005 | <0.005 | <0.005 | <0.005 | 0.032 | <0.005 | 129.7
UCSD00080709 | 506 | 0.16 | 0.159 | <0.005 | <0.005 | <0.005 | 17.7 | 0.005 | <0.005 | 0.011 | 0.009 | 0.55 | <0.005 | <0.005 | 0.08 | <0.005 | <0.005 | 0.14 | 22.284 | <0.005 | <0.01 | <0.005 | <0.005 | 0.01 | 0.683 | 15.27 | 0.073 | <0.005 | 0.005 | <0.005 | <0.005 | <0.005 | <0.01 | <0.005 | <0.005 | <0.005 | <0.005 | 0.391 | <0.005 | 90.93
UCSD00080710 | 151 | 0.44 | 0.434 | <0.005 | <0.005 | <0.005 | 22.46 | 0.008 | <0.005 | 0.008 | 0.007 | 6.63 | <0.005 | <0.005 | 0.13 | <0.005 | <0.005 | 0.14 | 4.265 | <0.005 | <0.01 | <0.005 | <0.005 | 0.02 | 0.563 | 9.5 | 0.016 | <0.005 | <0.005 | 0.005 | 0.008 | <0.005 | <0.01 | <0.005 | <0.005 | <0.005 | <0.005 | 1.818 | <0.005 | 106.9
UCSD00080711 | 129 | 0.32 | 0.571 | <0.005 | <0.005 | <0.005 | 15.21 | 0.007 | <0.005 | 0.007 | 0.018 | 5.22 | <0.005 | <0.005 | 0.09 | <0.005 | <0.005 | 0.3 | 3.041 | <0.005 | <0.01 | <0.005 | <0.005 | 0.01 | 0.772 | 6.7 | 0.015 | <0.005 | <0.005 | 0.008 | 0.01 | <0.005 | <0.01 | <0.005 | <0.005 | <0.005 | <0.005 | 1.468 | <0.005 | 100.6
UCSD00080712 | 154 | 0.29 | 0.095 | <0.005 | <0.005 | <0.005 | 18.98 | <0.005 | <0.005 | 0.008 | <0.005 | 0.51 | <0.005 | <0.005 | 0.16 | <0.005 | <0.005 | 0.24 | 20.264 | <0.005 | <0.01 | <0.005 | <0.005 | 0.02 | 0.225 | 13.13 | 0.08 | <0.005 | 0.006 | <0.005 | 0.008 | <0.005 | <0.01 | 0.005 | <0.005 | <0.005 | <0.005 | 0.142 | <0.005 | 150.1
UCSD00080713 | 151 | 0.31 | 0.151 | <0.005 | <0.005 | <0.005 | 18.99 | <0.005 | <0.005 | 0.008 | <0.005 | 1.32 | <0.005 | <0.005 | 0.15 | <0.005 | <0.005 | 0.54 | 16.473 | <0.005 | 0.01 | <0.005 | <0.005 | 0.01 | 0.091 | 4.96 | 0.015 | <0.005 | <0.005 | 0.006 | 0.02 | <0.005 | <0.01 | <0.005 | <0.005 | <0.005 | <0.005 | 0.265 | <0.005 | 156.9
UCSD00080714 | 2749 | 0.15 | 0.342 | <0.005 | <0.005 | <0.005 | 6.67 | <0.005 | <0.005 | 0.012 | 0.069 | 3.28 | <0.005 | <0.005 | 0.06 | <0.005 | <0.005 | 0.36 | 30.262 | <0.005 | <0.01 | <0.005 | <0.005 | <0.01 | 1.173 | 15.32 | 0.244 | <0.005 | 0.012 | 0.03 | 0.007 | <0.005 | <0.01 | <0.005 | <0.005 | 0.009 | <0.005 | 1.2 | <0.005 | 109.1
UCSD00080715 | 927 | 0.33 | 0.654 | <0.005 | <0.005 | <0.005 | 7.62 | <0.005 | <0.005 | 0.011 | 0.033 | 3.87 | <0.005 | <0.005 | 0.09 | <0.005 | <0.005 | 0.34 | 18.8 | <0.005 | <0.01 | <0.005 | <0.005 | 0.01 | 0.902 | 12.27 | 0.181 | <0.005 | <0.005 | 0.038 | 0.006 | <0.005 | <0.01 | <0.005 | <0.005 | 0.005 | <0.005 | 1.103 | <0.005 | 100.7
UCSD00080716 | 452 | 0.07 | 0.096 | <0.005 | <0.005 | <0.005 | 4.74 | <0.005 | <0.005 | 0.015 | 0.01 | 2.11 | <0.005 | <0.005 | 0.02 | <0.005 | <0.005 | 0.35 | 35.046 | <0.005 | <0.01 | <0.005 | <0.005 | <0.01 | 0.24 | 17.73 | 0.036 | <0.005 | 0.014 | 0.019 | 0.006 | <0.005 | <0.01 | 0.009 | <0.005 | <0.005 | <0.005 | 0.285 | <0.005 | 113.2
UCSD00080717 | 866 | 0.24 | 0.928 | <0.005 | <0.005 | <0.005 | 21 | 0.005 | <0.005 | 0.007 | 0.019 | 2.59 | <0.005 | <0.005 | 0.11 | <0.005 | <0.005 | 0.23 | 14.044 | <0.005 | <0.01 | <0.005 | <0.005 | 0.02 | 0.738 | 7.42 | 0.067 | <0.005 | <0.005 | 0.021 | 0.006 | <0.005 | <0.01 | <0.005 | <0.005 | <0.005 | <0.005 | 1.281 | <0.005 | 73.45
UCSD00080718 | 132 | 0.1 | 1.456 | <0.005 | <0.005 | <0.005 | 22.59 | <0.005 | <0.005 | <0.005 | 0.012 | 3.55 | <0.005 | <0.005 | 0.04 | <0.005 | <0.005 | 0.85 | 9.537 | <0.005 | <0.01 | <0.005 | <0.005 | 0.01 | 0.734 | 4.25 | 0.059 | <0.005 | <0.005 | <0.005 | 0.01 | <0.005 | <0.01 | <0.005 | <0.005 | <0.005 | <0.005 | 1.498 | <0.005 | 149.2
UCSD00080719 | 455 | 0.09 | 0.94 | <0.005 | <0.005 | <0.005 | 18.42 | 0.026 | <0.005 | <0.005 | 0.037 | 2.46 | <0.005 | <0.005 | 0.04 | <0.005 | <0.005 | 1.4 | 6.747 | <0.005 | <0.01 | <0.005 | <0.005 | <0.01 | 6.61 | 9.23 | 0.164 | <0.005 | <0.005 | 0.007 | 0.014 | <0.005 | <0.01 | <0.005 | <0.005 | <0.005 | <0.005 | 11.722 | <0.005 | 140.6
UCSD00080720 | 131 | 0.56 | 0.299 | <0.005 | <0.005 | <0.005 | 21.67 | <0.005 | <0.005 | 0.006 | 0.005 | 6.94 | <0.005 | <0.005 | 0.11 | <0.005 | <0.005 | 0.09 | 2.634 | <0.005 | <0.01 | <0.005 | <0.005 | 0.01 | 1.224 | 9.4 | 0.097 | <0.005 | <0.005 | <0.005 | 0.005 | <0.005 | 0.01 | <0.005 | <0.005 | <0.005 | <0.005 | 1.131 | <0.005 | 96.32
UCSD00080721 | 214 | 0.62 | 0.492 | <0.005 | <0.005 | <0.005 | 28.3 | <0.005 | <0.005 | 0.005 | <0.005 | 1.03 | <0.005 | <0.005 | 0.16 | <0.005 | <0.005 | 0.14 | 6.56 | <0.005 | <0.01 | <0.005 | <0.005 | 0.02 | 0.21 | 2.38 | 0.043 | <0.005 | <0.005 | <0.005 | 0.007 | <0.005 | <0.01 | <0.005 | <0.005 | <0.005 | <0.005 | 0.218 | <0.005 | 94.49
UCSD00080722 | 165 | 0.14 | 0.314 | <0.005 | <0.005 | <0.005 | 28.09 | 0.005 | <0.005 | <0.005 | 0.021 | 1.09 | <0.005 | <0.005 | 0.07 | <0.005 | <0.005 | 0.48 | 8.549 | <0.005 | 0.01 | <0.005 | <0.005 | 0.01 | 0.677 | 2.09 | 0.036 | <0.005 | <0.005 | <0.005 | 0.02 | <0.005 | <0.01 | <0.005 | <0.005 | <0.005 | <0.005 | 2.181 | <0.005 | 104.3
UCSD00080723 | 121 | 0.31 | 0.558 | <0.005 | <0.005 | <0.005 | 14.98 | 0.007 | <0.005 | 0.006 | 0.016 | 5.19 | <0.005 | <0.005 | 0.08 | <0.005 | <0.005 | 0.3 | 3.025 | <0.005 | <0.01 | <0.005 | <0.005 | 0.01 | 0.742 | 6.6 | 0.014 | <0.005 | <0.005 | 0.007 | 0.01 | <0.005 | <0.01 | <0.005 | <0.005 | <0.005 | <0.005 | 1.412 | <0.005 | 100.2
UCSD00080724 | 210 | 0.15 | 0.076 | <0.005 | <0.005 | <0.005 | 7.63 | <0.005 | <0.005 | 0.014 | 0.008 | 1.88 | <0.005 | <0.005 | 0.06 | <0.005 | <0.005 | 0.34 | 25.789 | <0.005 | <0.01 | <0.005 | <0.005 | <0.01 | 0.143 | 10.41 | 0.017 | <0.005 | 0.006 | <0.005 | 0.006 | <0.005 | <0.01 | 0.005 | <0.005 | <0.005 | <0.005 | 0.407 | <0.005 | 101
UCSD00080725 | 311 | 0.09 | 0.109 | <0.005 | <0.005 | <0.005 | 8.15 | <0.005 | <0.005 | 0.012 | 0.007 | 1.51 | <0.005 | <0.005 | 0.05 | <0.005 | <0.005 | 0.46 | 33.01 | <0.005 | <0.01 | <0.005 | <0.005 | <0.01 | 0.101 | 13.81 | 0.037 | <0.005 | 0.018 | 0.008 | 0.007 | <0.005 | <0.01 | 0.007 | <0.005 | <0.005 | <0.005 | 0.179 | <0.005 | 143.8
*DUP UCSD00080684 | 809 | 0.1 | 0.09 | <0.005 | <0.005 | <0.005 | 6.33 | <0.005 | <0.005 | 0.018 | 0.007 | 0.74 | <0.005 | <0.005 | 0.03 | <0.005 | <0.005 | 0.27 | 31.442 | <0.005 | <0.01 | <0.005 | <0.005 | <0.01 | 0.196 | 18.18 | 0.146 | <0.005 | 0.015 | 0.007 | <0.005 | <0.005 | <0.01 | 0.006 | <0.005 | <0.005 | <0.005 | 0.351 | <0.005 | --
*DUP UCSD00080704 | 1170 | 0.1 | 0.385 | <0.005 | <0.005 | <0.005 | 4.7 | 0.038 | <0.005 | <0.005 | 0.216 | 20.04 | <0.005 | <0.005 | <0.01 | <0.005 | <0.005 | 0.39 | 4.265 | <0.005 | <0.01 | <0.005 | <0.005 | <0.01 | 18.799 | 25.35 | 0.099 | <0.005 | <0.005 | 0.034 | <0.005 | 0.005 | <0.01 | <0.005 | <0.005 | 0.006 | <0.005 | 8.89 | <0.005 | --
*DUP UCSD00080724 | 206 | 0.16 | 0.075 | <0.005 | <0.005 | <0.005 | 7.41 | <0.005 | <0.005 | 0.014 | 0.008 | 1.93 | <0.005 | <0.005 | 0.06 | <0.005 | <0.005 | 0.35 | 24.354 | <0.005 | 0.01 | <0.005 | <0.005 | <0.01 | 0.151 | 10.54 | 0.016 | <0.005 | 0.011 | 0.005 | 0.007 | <0.005 | <0.01 | <0.005 | <0.005 | <0.005 | <0.005 | 0.409 | <0.005 | --
END/FIN